## DIAGNOSTICO
COTIZACION TRABAJOS CORRECTIVOS EN PINZA DEL MANIPULADOR KT035 KAL TIRE - JULIO 31-2019
| ORDEN DE TRABAJO: | MT0065
| NOMBRE DEL EQUIPO: | MACHINE CAT 980G
| No DEL EQIUIPO: | KT035
| SERIAL: | 9CM01860
| HOROMETRO: | 32837.9
| COMPONENTE A INTERVENIR: | PINZA DE AGARRE
| UBICACIÓN: | MINA PLJ
ITEM | DIAGNOSTICO | CORRECTIVO | UN | CANTIDAD | VR PARCIAL | SUB TOTAL | SOPORTE FOTOGRAFICOS
1 | ENSAYO NO DESTRUCTIVOS EN GENERAL DE LOS BRAZOS DEL MANIPULADOR KT035 CON TINTAS PENETRANTES INCLUYE LIMPIEZA GENERAL | ENSAYO NO DESTRUCTIVOS EN GENERAL DE LOS BRAZOS DEL MANIPULADOR KT035 CON TINTAS PENETRANTES INCLUYE LIMPIEZA GENERAL | UN | 1 | CONTRACTUAL | CONTRACTUAL
2 | En los Brazos RH y LH se observa que en la base de la barrera contra caída de llantas presenta grieta en la soldadura aplicada anteriormente. Pulir, soldar y presentar | Reparacion de grietas, rellenar con material de aporte, soldar y presentar. | GL | 2 | 270000 | 540000
3 | Brazo LH, se observa hallazgo de grieta en el eje central del disco rotatorio y diente fracturado. | Desmontar para reparar con soldadura y agregar material de aporte, fabricar diente. | GL | 1 | 550000 | 550000
4 | Brazo LH, en los perfiles del eslabón 1 no se observa discontinuidades, se recomienda pulir y presentar. | Pulir, agregar material de aporte y soldar | UN | 1 | 350000 | 350000
5 | Brazo RH y LH, el eslabón 2 al igual que en el eslabón 3 presentan falta de material de aporte en las juntas de las uniones entre los brazos superior e inferior internos, rellenar y presentar. | Reparar con soldadura, pulir, rellenar y presentar. | GL | 2 | 500000 | 1000000
6 | En la Sección Frontal interna, se observa que en las bases superior e inferior que soportan los brazos internos LH y RH se observan grietas y falta de material de aporte. Pulir, rellenar y presentar. | Pulir, rellenar y presentar. | GL | 4 | 250000 | 1000000
7 | Sección frontal interna, Se evidencia mal estado de las soldaduras aplicadas en las bisagras, reparar y soldar. | Se requiere reparar y soldar. | UN | 1 | 350000 | 350000
8 | En el brazo RH, se revela porosidad en la parte superior externa del eslabón 3. | Reparar soldadura, pulir y presentar. | UN | 2 | 190000 | 380000
9 | El equipo no tiene las guardas de los cilindros de movimiento de los discos rotatorios. | Fabricar e instalar guardas. | GL | 2 | 290000 | 580000
10 | SE OBSERVA ESTADO DE LA PINTURA EN UN 70%. | N/A | UN | 0 |  | 0 | SE REALIZA APLICACIÓN DE PINTURA SI EL CLIENTE LO REQUIERE, DESDE LUEGO TENDRA UN VALOR AGREGADO.
[5 empty] | SUBTOTAL | 4750000
[5 empty] | IVA | 902500
[5 empty] | TOTAL | 5652500

## COTIZACION
¦ | TRABAJO CORRECTIVOS EN LA PINZA DEL MAINPULADIR KT035
| ITEM | ACTIVIDAD | UNIDAD | CANTIDAD | V/UNITARIO | V/PARCIAL
| 1 | REPARACIONES GENERAL DE LA PINZA DEL MANIPULADOR CAT 980G KT035, SEGÚN INSPECCIONES END REALIZADAS CON TINTAS PENETRANTES. | UNIDAD | 1 | 4750000 | 4750000
[5 empty] | SUBTOTAL | 4750000
[5 empty] | IVA | 902500
[5 empty] | TOTAL | 5652500