## 44554431
REPORTE TÉCNICO DE PRODUCTO
| CLIENTE |  | KAL TIRE MINING S.A DE C.V S |  | MARCA | GOODYEAR
| TIQUETE |  | 44554431 |  | SERIE / DOT | 0421
| FECHA RECIBIDO |  | 2024-09-17 |  | DIMENSIÓN | 18.00-25
| CONTACTO |  | Kanya Bernal |  | DISEÑO REENCAUCHE | LISA
| NUEVA |  | N/A |  | COMPUESTO | PUERTO
| REENCAUCHE |  | x |  | PROFUNDIDAD | 50
| REPARACIÓN |  | N/A |  | PLANTA REENCAUCHE | GALAPA
REPORTE TECNICO AUTOMUNDIAL
Se le ralizo inspeccion previa de la llanta se evidencio daños de contaminacion y heridas superficiales, se realiza el raspado bajo la textura RMA 4 se procede a preparar los daños y heridas, no cuenta con reparaciones de refuerzo ni pasante, se embanda y se le aplica compuesto puerto y se vulcaniza para posteriormente dar textura a la llanta bajo autorizacion, en diseño lisa.
¦¦¦
| Realizado por | Daniel Arturo Maury Florez
| Mail | dmaury@automundial.com.co
| Cargo | Inspector de Calidad

## 44554432
REPORTE TÉCNICO DE PRODUCTO
| CLIENTE |  | KAL TIRE MINING S.A DE C.V S |  | MARCA | GOODYEAR
| TIQUETE |  | 44554432 |  | SERIE / DOT | 0319
| FECHA RECIBIDO |  | 2024-09-17 |  | DIMENSIÓN | 18.00-25
| CONTACTO |  | Kanya Bernal |  | DISEÑO REENCAUCHE | LISA
| NUEVA |  | N/A |  | COMPUESTO | PUERTO
| REENCAUCHE |  | x |  | PROFUNDIDAD | 50
| REPARACIÓN |  | N/A |  | PLANTA REENCAUCHE | GALAPA
REPORTE TECNICO AUTOMUNDIAL
Se le ralizo inspeccion previa de la llanta se evidencio daños de contaminacion y heridas superficiales, se realiza el raspado bajo la textura RMA 4 se procede a preparar los daños y heridas,cuenta con una reparacion de refuerzo de 10mm, Se le coloca una unidad de reparacion VF04 la cual reforzara la zona afectada. se embanda y se le aplica compuesto puerto y se vulcaniza para posteriormente dar textura a la llanta bajo autorizacion, en diseño lisa.
¦¦¦
| Realizado por | Daniel Arturo Maury Florez
| Mail | dmaury@automundial.com.co
| Cargo | Inspector de Calidad

## 44554433
REPORTE TÉCNICO DE PRODUCTO
| CLIENTE |  | KAL TIRE MINING S.A DE C.V S |  | MARCA | GOODYEAR
| TIQUETE |  | 44554433 |  | SERIE / DOT | 0367
| FECHA RECIBIDO |  | 2024-09-17 |  | DIMENSIÓN | 18.00-25
| CONTACTO |  | Kanya Bernal |  | DISEÑO REENCAUCHE | LISA
| NUEVA |  | N/A |  | COMPUESTO | PUERTO
| REENCAUCHE |  | x |  | PROFUNDIDAD | 50
| REPARACIÓN |  | N/A |  | PLANTA REENCAUCHE | GALAPA
REPORTE TECNICO AUTOMUNDIAL
Se le ralizo inspeccion previa de la llanta se evidencio daños de contaminacion y heridas superficiales, se realiza el raspado bajo la textura RMA 4 se procede a preparar los daños y heridas, no cuenta con reparaciones de refuerzo ni pasante, se embanda y se le aplica compuesto puerto y se vulcaniza para posteriormente dar textura a la llanta bajo autorizacion, en diseño lisa.
¦¦¦
| Realizado por | Daniel Arturo Maury Florez
| Mail | dmaury@automundial.com.co
| Cargo | Inspector de Calidad

## 44554434
REPORTE TÉCNICO DE PRODUCTO
| CLIENTE |  | KAL TIRE MINING S.A DE C.V S |  | MARCA | MAXAM
| TIQUETE |  | 44554434 |  | SERIE / DOT | 0367
| FECHA RECIBIDO |  | 2024-09-17 |  | DIMENSIÓN | 18.00-25
| CONTACTO |  | Kanya Bernal |  | DISEÑO REENCAUCHE | LISA
| NUEVA |  | N/A |  | COMPUESTO | PUERTO
| REENCAUCHE |  | x |  | PROFUNDIDAD | 50
| REPARACIÓN |  | N/A |  | PLANTA REENCAUCHE | GALAPA
REPORTE TECNICO AUTOMUNDIAL
Se le ralizo inspeccion previa de la llanta se evidencio daños de contaminacion y heridas superficiales, se realiza el raspado bajo la textura RMA 4 se procede a preparar los daños y heridas, no cuenta con reparaciones de refuerzo ni pasante, se embanda y se le aplica compuesto puerto y se vulcaniza para posteriormente dar textura a la llanta bajo autorizacion, en diseño lisa.
¦¦¦
| Realizado por | Daniel Arturo Maury Florez
| Mail | dmaury@automundial.com.co
| Cargo | Inspector de Calidad

## 44554435
REPORTE TÉCNICO DE PRODUCTO
| CLIENTE |  | KAL TIRE MINING S.A DE C.V S |  | MARCA | MAXAM
| TIQUETE |  | 44554435 |  | SERIE / DOT | 2523
| FECHA RECIBIDO |  | 2024-09-17 |  | DIMENSIÓN | 18.00-25
| CONTACTO |  | Kanya Bernal |  | DISEÑO REENCAUCHE | LISA
| NUEVA |  | N/A |  | COMPUESTO | PUERTO
| REENCAUCHE |  | x |  | PROFUNDIDAD | 50
| REPARACIÓN |  | N/A |  | PLANTA REENCAUCHE | GALAPA
REPORTE TECNICO AUTOMUNDIAL
Se le ralizo inspeccion previa de la llanta se evidencio daños de contaminacion y heridas superficiales, se realiza el raspado bajo la textura RMA 4 se procede a preparar los daños y heridas, no cuenta con reparaciones de refuerzo ni pasante, se embanda y se le aplica compuesto puerto y se vulcaniza para posteriormente dar textura a la llanta bajo autorizacion, en diseño lisa.
¦¦¦
| Realizado por | Daniel Arturo Maury Florez
| Mail | dmaury@automundial.com.co
| Cargo | Inspector de Calidad